## HEA-AS Cast
Alloys | Phase(s) | ML-A | ML-B | ML-C | Ref
Al0.8CoCrNiSi0.2 | BCC+B2+σ | MP | IM |  | 1
Al0.44CoCrFeNi | BCC+FCC+B2 | MP | IM |  | 1
Al0.43CoCr0.29NiSi0.14 | FCC+L12+L10 | MP | IM |  | 1
CoCrCuFeMnNi | FCC | SP | SS | FCC | 2
CoCrFeMnNbNi | FCC | SP | SS | FCC | 2
CoCrFeGeMnNi | BCC+FCC | MP | SS | MSS | 2
CoCrFeMnNiTi | BCC+FCC | MP | SS | MSS | 2
Al0.8CrCuFeMn1.5Ni | 2BCC | MP | SS | BCC | 3
AlCrCuFeMnNi | 2BCC | MP | SS | BCC | 3
Al0.5CrCuFeMnNi | 2BCC+FCC | MP | SS | MSS | 3
Al0.8CrCuFe1.5MnNi | 2BCC+FCC | MP | SS | MSS | 3
Al0.8CrCuFeMnNi | 2BCC+FCC | MP | SS | MSS | 3
Al0.3CrCuFeMnNi | BCC+2FCC | MP | SS | MSS | 3
Al0.8CrCu1.5FeMnNi | BCC+FCC | MP | SS | MSS | 3
AlCrMoNbTi | BCC | SP | SS | BCC | 4
AlCr0.5CuFeNiTi | BCC+FCC | MP | SS | MSS | 5
AlCr1.5CuFeNiTi | BCC+FCC | MP | SS | MSS | 5
AlCr2CuFeNiTi | BCC+FCC | MP | SS | MSS | 5
AlCr3CuFeNiTi | BCC+FCC | MP | SS | MSS | 5
Al0.5CoCrCuFeNiV0.2 | 2FCC | MP | SS | FCC | 6
Al0.5CoCrCuFeNiV0.4 | BCC+FCC | MP | SS | MSS | 6
Al0.5CoCrCuFeNiV1.2 | BCC+FCC | MP | SS | MSS | 6
Al0.5CoCrCuFeNiV1.4 | BCC+FCC | MP | SS | MSS | 6
Al0.5CoCrCuFeNiV1.6 | BCC+FCC | MP | SS | MSS | 6
Al0.5CoCrCuFeNiV1.8 | BCC+FCC | MP | SS | MSS | 6
Al0.5CoCrCuFeNiV2.0 | BCC+FCC | MP | SS | MSS | 6
Al0.5CoCrCuFeNiV0.6 | BCC+FCC+σ | MP | IM |  | 6
Al0.5CoCrCuFeNiV0.8 | BCC+FCC+σ | MP | IM |  | 6
Al0.5CoCrCuFeNiV1.0 | BCC+FCC+σ | MP | IM |  | 6
Al0.5CoCrCuFeNiTi0.2 | FCC | SP | SS | FCC | 7
Al0.5CoCrCuFeNiTi0.4 | 2BCC+FCC | MP | SS | MSS | 7
Al0.5CoCrCuFeNiTi0.6 | 2BCC+FCC | MP | SS | MSS | 7
Al0.5CoCrCuFeNiTi1.2 | 2BCC+FCC+NiTi2+σ | MP | IM |  | 7
Al0.5CoCrCuFeNiTi0.8 | 2BCC+FCC+σ | MP | IM |  | 7
Al0.5CoCrCuFeNiTi1.0 | 2BCC+FCC+σ | MP | IM |  | 7
Al0.5CoCrCuFeNiTi1.4 | BCC+FCC+B2+NiTi2 | MP | IM |  | 7
Al0.5CoCrCuFeNiTi1.6 | BCC+FCC+B2+NiTi2 | MP | IM |  | 7
Al0.5CoCrCuFeNiTi1.8 | BCC+FCC+B2+NiTi2 | MP | IM |  | 7
Al0.5CoCrCuFeNiTi2.0 | BCC+FCC+B2+NiTi2 | MP | IM |  | 7
Al0.25MoNbTiV | BCC | SP | SS | BCC | 8
Al0.50MoNbTiV | BCC | SP | SS | BCC | 8
Al0.75MoNbTiV | BCC | SP | SS | BCC | 8
AlMoNbTiV | BCC | SP | SS | BCC | 8
MoNbTiV | BCC | SP | SS | BCC | 8
Al1.50MoNbTiV | BCC+IM | MP | IM |  | 8
Al2.08CoCrFeNi | BCC+B2 | MP | IM |  | 9
Co1.5CrFeMo0.1Ni1.5Ti0.5 | FCC | SP | SS | FCC | 10
Co1.5CrFeNi1.5Ti0.5 | FCC | SP | SS | FCC | 10
Co1.5CrFeMo0.5Ni1.5Ti0.5 | FCC+σ | MP | IM |  | 10
Co1.5CrFeMo0.8Ni1.5Ti0.5 | FCC+σ | MP | IM |  | 10
CoCrCu1.5FeNi | 2FCC | MP | SS | FCC | 11
CoCrFeNiSn | FCC+Orthorhombic | MP | IM |  | 11
CoCrFeNiPd0.8 | FCC+IM | MP | IM |  | 11
CoCrFeNiPd1.2 | FCC+IM | MP | IM |  | 11
Co0.25Cr0.25FeMn | FCC | SP | SS | FCC | 12
AlCrFeMoNi | B2+σ | MP | IM |  | 13
AlCrFeMo0.8Ni | B2+σ | MP | IM |  | 13
AlCrFeMo0.2Ni | BCC+B2 | MP | IM |  | 13
AlCrFeMo0.5Ni | BCC+B2 | MP | IM |  | 13
AlCrFeNi | BCC+B2 | MP | IM |  | 13
Al0.15CrFe1.5Ni0.5 | BCC+B2 | MP | IM |  | 14
Al0.2CrFe1.5Ni0.5 | BCC+B2 | MP | IM |  | 14
Al0.3CrFe1.5Ni0.5 | B2 | SP | IM |  | 14
Al0.4CrFe1.5Ni0.5 | B2 | SP | IM |  | 14
CrHfNbTiZr | BCC+2Laves | MP | IM |  | 15
HfNbTiVZr | BCC+IM | MP | IM |  | 15
Al1.125CuFe0.75NiTi1.125 | 2FCC | MP | SS | FCC | 16
AlCuFeNiTi | 2FCC | MP | SS | FCC | 16
AlCuNiTi | FCC | SP | SS | FCC | 16
Hf0.4Nb1.54Ta1.54Ti0.89Zr0.64 | BCC | SP | SS | BCC | 17
HfNbTaTiVZr | BCC | SP | SS | BCC | 18
Hf0.5Mo0.5NbTiZr | BCC | SP | SS | BCC | 19
C0.1Hf0.5Mo0.5NbTiZr | BCC+MC-Carbide | MP | IM |  | 19
C0.3Hf0.5Mo0.5NbTiZr | BCC+MC-Carbide | MP | IM |  | 19
Hf0.5Mo0.5NbSi0.1TiZr | BCC+IM | MP | IM |  | 20
Hf0.5Mo0.5NbSi0.3TiZr | BCC+IM | MP | IM |  | 20
Hf0.5Mo0.5NbSi0.5TiZr | BCC+IM | MP | IM |  | 20
Hf0.5Mo0.5NbSi0.7TiZr | BCC+IM | MP | IM |  | 20
Hf0.5Mo0.5NbSi0.9TiZr | BCC+IM | MP | IM |  | 20
HfMoNbTiZr | BCC | SP | SS | BCC | 21
Al0.2CrCuFeNi2 | FCC | SP | SS | FCC | 22
Al0.3CrCuFeNi2 | FCC | SP | SS | FCC | 22
Al0.4CrCuFeNi2 | FCC | SP | SS | FCC | 22
Al0.5CrCuFeNi2 | FCC | SP | SS | FCC | 22
Al0.6CrCuFeNi2 | FCC | SP | SS | FCC | 22
Al0.7CrCuFeNi2 | FCC | SP | SS | FCC | 22
Al1.6CrCuFeNi2 | BCC+B2 | MP | IM |  | 22
Al1.8CrCuFeNi2 | BCC+B2 | MP | IM |  | 22
Al2.0CrCuFeNi2 | BCC+B2 | MP | IM |  | 22
Al2.2CrCuFeNi2 | BCC+B2 | MP | IM |  | 22
Al2.5CrCuFeNi2 | BCC+B2 | MP | IM |  | 22
Al0.9CrCuFeNi2 | BCC+FCC+B2 | MP | IM |  | 22
Al1.5CrCuFeNi2 | BCC+FCC+B2 | MP | IM |  | 22
MoNbTaTiVW | BCC | SP | SS | BCC | 23
MoNbTaTiW | BCC | SP | SS | BCC | 23
MoNbTaTi0.25W | BCC | SP | SS | BCC | 24
MoNbTaTi0.50W | BCC | SP | SS | BCC | 24
MoNbTaTi0.75W | BCC | SP | SS | BCC | 24
Al2(CoCrFeMnNi)98 | FCC | SP | SS | FCC | 25
Al3(CoCrFeMnNi)97 | FCC | SP | SS | FCC | 25
Al4(CoCrFeMnNi)96 | FCC | SP | SS | FCC | 25
Al7(CoCrFeMnNi)93 | FCC | SP | SS | FCC | 25
Al8(CoCrFeMnNi)92 | BCC+FCC | MP | SS | MSS | 25
Al20(CoCrFeMnNi)80 | BCC+B2 | MP | IM |  | 25
Al9(CoCrFeMnNi)91 | BCC+FCC+B2 | MP | IM |  | 25
Al10(CoCrFeMnNi)90 | BCC+FCC+B2 | MP | IM |  | 25
Al11(CoCrFeMnNi)89 | BCC+FCC+B2 | MP | IM |  | 25
Al12(CoCrFeMnNi)88 | BCC+FCC+B2 | MP | IM |  | 25
Al13(CoCrFeMnNi)87 | BCC+FCC+B2 | MP | IM |  | 25
Al14(CoCrFeMnNi)86 | BCC+FCC+B2 | MP | IM |  | 25
Al15(CoCrFeMnNi)85 | BCC+FCC+B2 | MP | IM |  | 25
Al16(CoCrFeMnNi)84 | BCC+FCC+B2 | MP | IM |  | 25
Al1.5CoCrFeMo0.5Ni | B2+σ | MP | IM |  | 26
Al2.0CoCrFeMo0.5Ni | BCC+B2 | MP | IM |  | 26
Al0.5CoCrFeMo0.5Ni | FCC+σ | MP | IM |  | 26
AlCoCrFe0.6Mo0.5Ni | BCC+σ | MP | IM |  | 27
AlCoCrFe1.5Mo0.5Ni | BCC+σ | MP | IM |  | 27
AlCoCrFe2Mo0.5Ni | BCC+σ | MP | IM |  | 27
AlCo0.5CrFeMo0.5Ni | BCC+B2+σ | MP | IM |  | 28
AlCo1.5CrFeMo0.5Ni | BCC+B2+σ | MP | IM |  | 28
AlCo2CrFeMo0.5Ni | BCC+FCC+σ | MP | IM |  | 28
AlCoCr0.5FeMo0.5Ni | B2+σ | MP | IM |  | 29
AlCoCr1.5FeMo0.5Ni | B2+σ | MP | IM |  | 29
AlCoCr2FeMo0.5Ni | B2+σ | MP | IM |  | 29
AlCoFeMo0.5Ni | B2+σ | MP | IM |  | 29
Al0.5B0.2CoCrCuFeNi | FCC+IM | MP | IM |  | 30
Al0.5B0.6CoCrCuFeNi | FCC+IM | MP | IM |  | 30
Al0.5BCoCrCuFeNi | L10+IM | MP | IM |  | 30
AgAlCoCrCuNi | 2FCC+B2 | MP | IM |  | 31
AlAuCoCrCuNi | FCC+L10 | MP | IM |  | 31
AlCoCrCuNiTi | 2BCC+FCC | MP | SS | MSS | 32
AlCoCrCuNiTiY0.8 | BCC+C15+L21 | MP | IM |  | 32
AlCoCrCuNiTiY | BCC+C15+L21 | MP | IM |  | 32
AlCoCrCuNiTiY0.5 | BCC+FCC+C15+L21 | MP | IM |  | 32
HfTaTiZr | BCC | SP | SS | BCC | 33
HfTa0.4TiZr | BCC+HCP | MP | SS | MSS | 33
HfTa0.5TiZr | BCC+HCP | MP | SS | MSS | 33
HfTa0.6TiZr | BCC+HCP | MP | SS | MSS | 33
CoCrFeNb0.25Ni | FCC+Laves | MP | IM |  | 34
CoCrFeNb0.45Ni | FCC+Laves | MP | IM |  | 34
CoCrFeNb0.5Ni | FCC+Laves | MP | IM |  | 34
CoCrFeNb0.75Ni | FCC+Laves | MP | IM |  | 34
CoCrFeNb1.2Ni | FCC+Laves | MP | IM |  | 34
CoCrFeNbNi | FCC+Laves | MP | IM |  | 34
CoCrFeNiTa0.1 | FCC+Laves | MP | IM |  | 35
CoCrFeNiTa0.2 | FCC+Laves | MP | IM |  | 35
CoCrFeNiTa0.3 | FCC+Laves | MP | IM |  | 35
CoCrFeNiTa0.4 | FCC+Laves | MP | IM |  | 35
CoCrFeNiTa0.5 | FCC+Laves | MP | IM |  | 35
CoCrFeNiTa0.75 | FCC+Laves | MP | IM |  | 35
CoFeNiV | FCC | SP | SS | FCC | 36
CoFeMoNi1.2V | FCC+IM(Co2Mo3) | MP | IM |  | 36
CoFeMoNi1.4V | FCC+IM(Co2Mo3) | MP | IM |  | 36
CoFeMoNi1.6V | FCC+IM(Co2Mo3) | MP | IM |  | 36
CoFeMoNi1.8V | FCC+IM(Co2Mo3) | MP | IM |  | 36
CoFeMoNi2.0V | FCC+IM(Co2Mo3) | MP | IM |  | 36
CoFeMo0.2NiV | FCC+IM(CoMo2Ni) | MP | IM |  | 36
CoFeMo0.4NiV | FCC+IM(CoMo2Ni) | MP | IM |  | 36
CoFeMo0.6NiV | FCC+IM(CoMo2Ni) | MP | IM |  | 36
CoFeMo0.8NiV | FCC+IM(CoMo2Ni) | MP | IM |  | 36
CoFeMoNiV | FCC+IM(CoMo2Ni) | MP | IM |  | 36
CoCrFeNiTi0.5 | FCC+C14+IM+σ | MP | IM |  | 37
Al2.8CoCrCuFe | BCC | SP | SS | BCC | 38
Al3.0CoCrCuFe | BCC | SP | SS | BCC | 38
Al0.3CoCrCuFe | FCC | SP | SS | FCC | 38
Al0.5CoCrCuFe | FCC | SP | SS | FCC | 38
CoCrCuFe | FCC | SP | SS | FCC | 38
Al0.8CoCrCuFe | BCC+2FCC | MP | SS | MSS | 38
Al1.3CoCrCuFe | BCC+FCC | MP | SS | MSS | 38
Al1.5CoCrCuFe | BCC+FCC | MP | SS | MSS | 38
Al1.8CoCrCuFe | BCC+FCC | MP | SS | MSS | 38
Al2.0CoCrCuFe | BCC+FCC | MP | SS | MSS | 38
Al2.3CoCrCuFe | BCC+FCC | MP | SS | MSS | 38
Al2.5CoCrCuFe | BCC+FCC | MP | SS | MSS | 38
AlCoCrCuFe | BCC+FCC | MP | SS | MSS | 38
AlCrCuFeNi0.6 | BCC+FCC+AlFe0.23Ni0.77 | MP | IM |  | 39
AlCrCuFeNi0.8 | BCC+FCC+AlFe0.23Ni0.78 | MP | IM |  | 39
AlCrCuFeNi1.2 | BCC+FCC+AlFe0.23Ni0.79 | MP | IM |  | 39
AlCrCuFeNi1.4 | BCC+FCC+AlFe0.23Ni0.80 | MP | IM |  | 39
HfMoTaTiZr | BCC | SP | SS | BCC | 40
AlCoCrFeMo0.5 | B2+σ | MP | IM |  | 41
AlCoCrFeMo0.5Ni0.5 | B2+σ | MP | IM |  | 41
AlCoCrFeMo0.5Ni1.5 | FCC+B2+σ | MP | IM |  | 41
AlCoCrFeMo0.5Ni2.0 | FCC+B2+σ | MP | IM |  | 41
HfMo0.25NbTaTiZr | BCC | SP | SS | BCC | 42
HfMo0.50NbTaTiZr | BCC | SP | SS | BCC | 42
HfMo0.75NbTaTiZr | BCC | SP | SS | BCC | 42
HfMoNbTaTiZr | BCC | SP | SS | BCC | 42
AlCrMoTi | BCC | SP | SS | BCC | 43
AlCrMoTiV | BCC | SP | SS | BCC | 43
AlCrTi | BCC+B2 | MP | IM |  | 43
AlCrTiV | BCC+B2 | MP | IM |  | 43
AlMoTi | BCC+B2 | MP | IM |  | 43
AlMoTiV | BCC+B2 | MP | IM |  | 43
AlTiV | BCC+B2 | MP | IM |  | 43
CoFeMnTi0.5VZr | C14 | SP | IM |  | 44
CoFeMnTi1.5VZr | C14 | SP | IM |  | 44
CoFeMnTi2.0VZr | C14 | SP | IM |  | 44
CoFeMnTi2.5VZr | C14 | SP | IM |  | 44
CoFeMnTiV0.4Zr | C14 | SP | IM |  | 44
CoFeMnTiV0.7Zr | C14 | SP | IM |  | 44
CoFeMnTiV1.3Zr | C14 | SP | IM |  | 44
CoFeMnTiV1.6Zr | C14 | SP | IM |  | 44
CoFeMnTiV2.0Zr | C14 | SP | IM |  | 44
CoFeMnTiV2.3Zr | C14 | SP | IM |  | 44
CoFeMnTiV2.6Zr | C14 | SP | IM |  | 44
CoFeMnTiV3.0Zr | C14 | SP | IM |  | 44
CoFeMnTiVZr | C14 | SP | IM |  | 44
CoFeMnTiVZr0.4 | C14 | SP | IM |  | 44
CoFeMnTiVZr0.7 | C14 | SP | IM |  | 44
CoFeMnTiVZr1.3 | C14 | SP | IM |  | 44
CoFeMnTiVZr1.6 | C14 | SP | IM |  | 44
CoFeMnTiVZr2.0 | C14 | SP | IM |  | 44
CoFeMnTiVZr2.3 | C14 | SP | IM |  | 44
CoFeMnTiVZr2.6 | C14 | SP | IM |  | 44
CoFeMnTiVZr3.0 | C14 | SP | IM |  | 44
Al0.875CoCrFeNi | BCC | SP | SS | BCC | 45
Al0.25CoCrFeNi | FCC | SP | SS | FCC | 45
Al0.375CoCrFeNi | FCC | SP | SS | FCC | 45
Al0.75CoCrFeNi | BCC+FCC | MP | SS | MSS | 45
Al1.25CoCrFeNi | BCC+B2 | MP | IM |  | 45
Al0.5CoCrCu0.5FeNi | FCC | SP | SS | FCC | 46
AlCo3.5CrCu0.5FeNi | FCC | SP | SS | FCC | 46
AlCo0.5CrCu0.5FeNi | BCC+FCC | MP | SS | MSS | 46
AlCo2CrCu0.5FeNi | BCC+FCC | MP | SS | MSS | 46
AlCo3.0CrCu0.5FeNi | BCC+FCC | MP | SS | MSS | 46
AlCoCr1.5Cu0.5FeNi | BCC+FCC | MP | SS | MSS | 46
AlCoCrCu0.5FeNi0.5 | BCC+FCC | MP | SS | MSS | 46
AlCoCrCu0.5FeNi1.5 | BCC+FCC | MP | SS | MSS | 46
AlCoCrCu0.5FeNi2.0 | BCC+FCC | MP | SS | MSS | 46
AlCoCu0.5FeNi | BCC+FCC | MP | SS | MSS | 46
AlCrCu0.5FeNi | BCC+B2 | MP | IM |  | 46
AlCoCr0.5Cu0.5FeNi | BCC+FCC+B2 | MP | IM |  | 46
AlCoCrCu0.5FeNi2.5 | BCC+L12 | MP | IM |  | 46
AlCoCrCu0.5Fe | FCC+B2 | MP | IM |  | 46
AlCo1.5CrCu0.5FeNi | FCC+B2 | MP | IM |  | 46
AlCoCr2Cu0.5FeNi | FCC+B2 | MP | IM |  | 46
AlCoCrCu0.5Fe1.5Ni | FCC+B2 | MP | IM |  | 46
AlCoCrCu0.5Fe2Ni | FCC+B2 | MP | IM |  | 46
Al1.5CoCrCu0.5FeNi | B2 | SP | IM |  | 46
Al2CoCrCu0.5FeNi | B2 | SP | IM |  | 46
AlCoCrCu0.5FeNi3.0 | L12 | SP | IM |  | 46
AlCoCrCuFeNiV | BCC+FCC | MP | SS | MSS | 47
AlCoCrCuFeNiTi | BCC+FCC+B2 | MP | IM |  | 47
AlCoCrCuFeMnNi | BCC+FCC+IM | MP | IM |  | 47
AlCoCr2FeNi | B2+L12 | MP | IM |  | 48
CrCuFeMoNi | FCC | SP | SS | FCC | 49
CrCuFeNiZr | BCC+IM | MP | IM |  | 49
AlHfNbTaTiZr | 2BCC | MP | SS | BCC | 50
Al0.3HfNbTaTiZr | BCC | SP | SS | BCC | 50
Al0.5HfNbTaTiZr | BCC | SP | SS | BCC | 50
Al0.75HfNbTaTiZr | BCC | SP | SS | BCC | 50
HfNbTaTiZr | BCC | SP | SS | BCC | 50
CoCuFeMnNi | FCC | SP | SS | FCC | 51
CoCuFeMnNiSn0.03 | FCC | SP | SS | FCC | 51
CoCuFeMnNiSn0.05 | FCC+Cu5.6Sn | MP | IM |  | 51
CoCuFeMnNiSn0.08 | FCC+Cu5.6Sn | MP | IM |  | 51
CoCuFeMnNiSn0.10 | FCC+Cu5.6Sn | MP | IM |  | 51
CoCuFeMnNiSn0.20 | FCC+Cu5.6Sn | MP | IM |  | 51
CoCuFeNi | FCC | SP | SS | FCC | 52
CoCuFeNiSn0.02 | FCC | SP | SS | FCC | 52
CoCuFeNiSn0.04 | FCC+Cu81Sn22 | MP | IM |  | 52
CoCuFeNiSn0.05 | FCC+Cu81Sn22 | MP | IM |  | 52
CoCuFeNiSn0.07 | FCC+Cu81Sn22 | MP | IM |  | 52
CoCuFeNiSn0.10 | FCC+Cu81Sn22 | MP | IM |  | 52
CoCuFeNiSn0.20 | FCC+Cu81Sn22 | MP | IM |  | 52
CoCuFeNiSn0.50 | FCC+Cu81Sn22 | MP | IM |  | 52
CoCrFeNb0.103Ni | FCC+Laves | MP | IM |  | 53
CoCrFeNb0.155Ni | FCC+Laves | MP | IM |  | 53
CoCrFeNb0.206Ni | FCC+Laves | MP | IM |  | 53
CoCrFeNb0.309Ni | FCC+Laves | MP | IM |  | 53
CoCrFeNb0.412Ni | FCC+Laves | MP | IM |  | 53
HfMo0.5NbTiV0.5 | BCC | SP | SS | BCC | 54
HfMo0.5NbSi0.3TiV0.5 | BCC+IM | MP | IM |  | 54
HfMo0.5NbSi0.5TiV0.5 | BCC+IM | MP | IM |  | 54
HfMo0.5NbSi0.7TiV0.5 | BCC+IM | MP | IM |  | 54
Al0.8CoCrCuFeNi | BCC+FCC | MP | SS | MSS | 55
AlCoCrFeNi2.1 | FCC+B2 | MP | IM |  | 56
Al2CoCrFeNi | BCC | SP | SS | BCC | 57
CoCrFeNiPd2 | FCC | SP | SS | FCC | 57
CuHfNiTiZr | AM | AM |  |  | 58
AlCoCrFeNb0.1Ni | BCC | SP | SS | BCC | 59
AlCoCrFeNb0.25Ni | BCC+Laves | MP | IM |  | 59
AlCoCrFeNb0.5Ni | BCC+Laves | MP | IM |  | 59
HfNbTaZr | BCC | SP | SS | BCC | 60
Al23Co15Cr23Cu8Fe15Ni16 | BCC+B2+IM | MP | IM |  | 61
Al8Co17Cr17Cu8Fe17Ni33 | FCC+L12 | MP | IM |  | 61
Hf0.75NbTa0.5Ti1.5Zr1.25 | BCC | SP | SS | BCC | 62
Al0.2MoTaTiV | BCC | SP | SS | BCC | 63
Al0.6MoTaTiV | BCC | SP | SS | BCC | 63
AlMoTaTiV | BCC | SP | SS | BCC | 63
MoTaTiV | BCC | SP | SS | BCC | 63
Cr2CuFe2Mn2Ni2 | 2FCC | MP | SS | FCC | 64
CrCu2Fe2MnNi2 | 2FCC | MP | SS | FCC | 64
CrCuFeMn2Ni2 | FCC | SP | SS | FCC | 64
Cr2Cu2FeMnNi2 | BCC+2FCC | MP | SS | MSS | 64
Cr2CuFe2MnNi | BCC+2FCC | MP | SS | MSS | 64
CrCu2Fe2Mn2Ni | BCC+2FCC | MP | SS | MSS | 64
Cr2Cu2FeMn2Ni | BCC+FCC | MP | SS | MSS | 64
CrMo0.5NbTa0.5TiZr | 2BCC+C15 | MP | IM |  | 65
MoNbTaVW | BCC | SP | SS | BCC | 66
MoNbTaW | BCC | SP | SS | BCC | 66
Hf0.5Nb0.5Ta0.5Ti1.5Zr | BCC | SP | SS | BCC | 67
CoCrFeNiTi0.3 | FCC+HCP+L12 | MP | IM |  | 68
Al0.3CoCrFeNiTi0.1 | FCC | SP | SS | FCC | 69
CoCrFeMo0.5Ni | FCC+σ | MP | IM |  | 70
CoCrFeMo0.85Ni | FCC+σ+D85 | MP | IM |  | 70
CrCuFeNi | FCC | SP | SS | FCC | 71
CoCrFeMnNi | FCC | SP | SS | FCC | 72
CoCrFeMnNiV0.25 | FCC | SP | SS | FCC | 72
CoCrFeMnNiV0.5 | FCC+σ | MP | IM |  | 72
CoCrFeMnNiV0.75 | FCC+σ | MP | IM |  | 72
Al0.5CrNbTi2V0.5 | BCC | SP | SS | BCC | 73
AlNbTiV | BCC | SP | SS | BCC | 74
DyGdLuTbTm | HCP | SP | SS | HCP | 75
DyGdLuTbY | HCP | SP | SS | HCP | 75
CoCrFeMn0.2NiPd | FCC+MnxPdy | MP | IM |  | 76
CoCrFeMn0.4NiPd | FCC+MnxPdy | MP | IM |  | 76
CoCrFeMn0.6NiPd | FCC+MnxPdy | MP | IM |  | 76
CoCrFeMn0.8NiPd | FCC+MnxPdy | MP | IM |  | 76
AlCoCrFeNiTiVZr | AM | AM |  |  | 77
AlCoFeNiTiVZr | AM | AM |  |  | 77
AlCrTaTiZr | AM | AM |  |  | 77
AlFeNiTiVZr | AM | AM |  |  | 77
CoCrCuFeNiTiVZr | AM | AM |  |  | 77
CoCrFeMoNiTiVZr | AM | AM |  |  | 77
CoCuFeNiTiVZr | AM | AM |  |  | 77
CoFeMoNiTiVZr | AM | AM |  |  | 77
CuFeNiTiVZr | AM | AM |  |  | 77
Cu6HfTiZr2 | AM | AM |  |  | 77
FeMoNiTiVZr | AM | AM |  |  | 77
NbTaTiZr | BCC | SP | SS | BCC | 78
CoCr2FeNi | BCC+FCC | MP | SS | MSS | 79
CoCrFeHfNi | BCC+C15 | MP | IM |  | 79
CoCrFeNiZr | BCC+C15 | MP | IM |  | 79
CoCrFeNiY | BCC+YX2+YNi+Y2X17 | MP | IM |  | 79
CoCrFeNITa | FCC+C14 | MP | IM |  | 79
CoCrFeNiW | FCC+μ+W | MP | IM |  | 79
CoCrFeNiV | FCC+σ | MP | IM |  | 79
Al0.8CrFe1.5MnNi0.5 | BCC | SP | SS | BCC | 80
Al1.2CrFe1.5MnNi0.5 | BCC | SP | SS | BCC | 80
CrFe1.5MnNi0.5 | FCC+σ | MP | IM |  | 80
AlCo0.5CrCuFeNi | BCC+FCC+B2 | MP | IM |  | 81
AlCoCr0.5CuFeNi | BCC+FCC+B2 | MP | IM |  | 81
AlCoCrCuFe0.5Ni | BCC+FCC+B2 | MP | IM |  | 81
AlCoCrCuFeNi0.5 | BCC+FCC+B2 | MP | IM |  | 81
AlCo1.5CrFeNiTi0.5 | BCC+FCC | MP | SS | MSS | 82
AlCo2CrFeNiTi0.5 | BCC+FCC | MP | SS | MSS | 82
AlCo3.0CrFeNiTi0.5 | BCC+FCC | MP | SS | MSS | 82
Al0.75CoCrCu0.25FeNiTi0.5 | 2BCC | MP | SS | BCC | 83
Al0.25CoCrCu0.75FeNiTi0.5 | 2FCC | MP | SS | FCC | 83
Al0.5CoCrCu0.5FeNiTi0.5 | 2BCC+FCC | MP | SS | MSS | 83
MoNbTaTiZr | 2BCC | MP | SS | BCC | 84
Al0.1CoCrFeNi | FCC | SP | SS | FCC | 85
Al0.4CoCrFeNi | FCC | SP | SS | FCC | 85
CoCrFeNi | FCC | SP | SS | FCC | 85
Al0.9CoCrFeNi | BCC+B2 | MP | IM |  | 85
Al1.2CoCrFeNi | BCC+B2 | MP | IM |  | 85
Al1.8CoCrFeNi | BCC+B2 | MP | IM |  | 85
Al0.6CoCrFeNi | BCC+FCC+B2 | MP | IM |  | 85
Al0.7CoCrFeNi | BCC+FCC+B2 | MP | IM |  | 85
Al0.8CoCrFeNi | BCC+FCC+B2 | MP | IM |  | 85
CoCrCuFeNiTi0.5 | 2FCC | MP | SS | FCC | 86
CoCrCuFeNiTi0.8 | FCC+C14 | MP | IM |  | 86
AlCoFeNiTi | BCC | SP | SS | BCC | 87
CoCuFeNiTi | FCC | SP | SS | FCC | 87
CoFeNiTi | FCC+IM | MP | IM |  | 87
CoCrCu0.5FeMoNi | BCC+2FCC | MP | SS | MSS | 88
CoCrCu0.8FeMoNi | BCC+2FCC | MP | SS | MSS | 88
CoCrCuFeMoNi | BCC+2FCC | MP | SS | MSS | 88
CoCrCu0.1FeMoNi | BCC+FCC | MP | SS | MSS | 88
CoCrCu0.3FeMoNi | BCC+FCC | MP | SS | MSS | 88
HfNbTiZr | BCC | SP | SS | BCC | 89
Mo1.5NbTiVZr | 2BCC | MP | SS | BCC | 90
Mo1.7NbTiVZr | 2BCC | MP | SS | BCC | 90
Mo2NbTiVZr | 2BCC | MP | SS | BCC | 90
Mo0.1NbTiV0.3Zr | BCC | SP | SS | BCC | 90
Mo0.3NbTiV0.3Zr | BCC | SP | SS | BCC | 90
Mo0.3NbTiVZr | BCC | SP | SS | BCC | 90
Mo0.5NbTiV0.3Zr | BCC | SP | SS | BCC | 90
Mo0.5NbTiVZr | BCC | SP | SS | BCC | 90
Mo0.7NbTiV0.3Zr | BCC | SP | SS | BCC | 90
Mo0.7NbTiVZr | BCC | SP | SS | BCC | 90
Mo1.3NbTiV0.3Zr | BCC | SP | SS | BCC | 90
Mo1.3NbTiVZr | BCC | SP | SS | BCC | 90
Mo1.5NbTiV0.3Zr | BCC | SP | SS | BCC | 90
MoNbTiV0.3Zr | BCC | SP | SS | BCC | 90
NbTiV0.3Zr | BCC | SP | SS | BCC | 90
NbTiVZr | BCC | SP | SS | BCC | 90
Cr0.66FeMnNi | FCC | SP | SS | FCC | 91
CoCrMnNi | FCC | SP | SS | FCC | 92
CoCrNi | FCC | SP | SS | FCC | 92
CoFeMnNi | FCC | SP | SS | FCC | 92
CoMnNi | FCC | SP | SS | FCC | 92
FeMnNi | FCC | SP | SS | FCC | 92
(Zr46.75Ti8.25Cu7.5Ni10Be27.5)85Al15 | AM | AM |  |  | 93
(Zr46.75Ti8.25Cu7.5Ni10Be27.5)88Al12 | AM | AM |  |  | 93
(Zr46.75Ti8.25Cu7.5Ni10Be27.5)90Al10 | AM | AM |  |  | 93
(Zr46.75Ti8.25Cu7.5Ni10Be27.5)92Al8 | AM | AM |  |  | 93
La32Ce32Al16Ni5Cu10Co5 | AM | AM |  |  | 93
La32Ce32Al16Ni5Cu12Co3 | AM | AM |  |  | 93
La32Ce32Al16Ni5Cu5Co10 | AM | AM |  |  | 93
La32Ce32Al16Ni5Cu7Co8 | AM | AM |  |  | 93
AlCoCrCu0.5FeNiTi | AM | AM |  |  | 93
AlCrMoTaTiZr | AM | AM |  |  | 93
Al10Cu22.5La22.5Nd22.5Pr22.5 | AM | AM |  |  | 93
Ni42Ti20Zr20.5Al8Cu5Si4.5 | AM | AM |  |  | 93
ErTbDyNiAl | AM | AM |  |  | 93
AlMoNbSiTaTiVZr | AM | AM |  |  | 93
(Fe44.3Cr5Co5Mo12.8Mn11.2C15.8B5.9)98.5Y1.5 | AM | AM |  |  | 93
Fe39Co9Cr15Mo14C15B6Y2 | AM | AM |  |  | 93
Fe41Co7Cr15Mo14C15B6Y2 | AM | AM |  |  | 93
(Fe0.6Co0.4)48Cr15Mo14C15B6Tm2 | AM | AM |  |  | 93
(Fe0.8Co0.2)48Cr15Mo14C15B6Tm2 | AM | AM |  |  | 93
Fe43Co5Cr15Mo14C15B6Y2 | AM | AM |  |  | 93
Fe45Co3Cr15Mo14C15B6Y2 | AM | AM |  |  | 93
Fe46Mn10Mo16Cr4Ga2C15B7 | AM | AM |  |  | 93
Fe48Mn10Mo13Cr4W3C15B7 | AM | AM |  |  | 93
Fe49Mn10Mo13Cr3W3C15B7 | AM | AM |  |  | 93
Fe49Mn10Mo14Cr4V1C15B7 | AM | AM |  |  | 93
Fe49Mn10Mo14Cr4W1C15B7 | AM | AM |  |  | 93
Fe30Cr30Mo15C15B10 | AM | AM |  |  | 93
Fe37.5Cr15Mo22.5C15B10 | AM | AM |  |  | 93
Fe37.5Cr22.5Mo15C15B10 | AM | AM |  |  | 93
Fe30Co30Ni15Si8B17 | AM | AM |  |  | 93
Zr41Ti14Cu12.5Ni2Be22.5C8 | AM | AM |  |  | 93
Zr41Ti14Cu12.5Ni8Be22.5C2 | AM | AM |  |  | 93
Zr36Nb12Cu10Ni6Fe2Be20Y2Mg12 | AM | AM |  |  | 93
Zr36Ti14Cu12.5Ni5Be20.5Fe12 | AM | AM |  |  | 93
Zr41Ti14Cu12.5Ni2Be22.5Fe8 | AM | AM |  |  | 93
Zr41Ti14Cu12.5Ni5Be22.5Fe5 | AM | AM |  |  | 93
Zr41Ti14Cu12.5Ni8Be22.5Fe2 | AM | AM |  |  | 93
Zr36Nb12Cu10Ni8Be20Y2Mg12 | AM | AM |  |  | 93
Zr26Ti10Cu8Ni8Be20Y4Mg24 | AM | AM |  |  | 93
Zr40Ti15Cu11Ni11Be21.5Y1Mg0.5 | AM | AM |  |  | 93
(Zr0.41Ti0.14Cu0.125Ni0.1Be0.225)98Y2 | AM | AM |  |  | 93
Zr34Ti15Cu10Ni11Be28Y2 | AM | AM |  |  | 93
Zr38.5Ti16.5Ni9.75Cu15.25Be20 | AM | AM |  |  | 93
CaCuMgSrYbZn | AM | AM |  |  | 93
Zn20Ca20Sr20Yb20Li11Mg9 | AM | AM |  |  | 93
SrCaYbMgZn | AM | AM |  |  | 93
ZrHfTiCuCo | AM | AM |  |  | 93
CuFeHfTiZr | AM | AM |  |  | 93
Zr17Ta16Ti19Nb22Si26 | AM | AM |  |  | 93
AlCu0.5Li0.5MgSn0.2 | A5+D02+2IM | MP | IM |  | 94
AlLiMgSnZn | A5+FCC+HCP+D02+IM | MP | IM |  | 94
AlLi0.5MgSn0.2Zn0.5 | FCC+D02+2IM | MP | IM |  | 94
AlCu0.2Li0.5MgZn0.5 | Mg32(AlZn)49 | SP | IM |  | 94
Al0.25NbTaTiV | BCC | SP | SS | BCC | 95
Al0.50NbTaTiV | BCC | SP | SS | BCC | 95
AlNbTaTiV | BCC | SP | SS | BCC | 95
MoNbTaTiV | BCC | SP | SS | BCC | 96
NbTaTiV | BCC | SP | SS | BCC | 97
NbTaTiVW | BCC | SP | SS | BCC | 97
NbTaVW | BCC | SP | SS | BCC | 97
MoNbTaV | BCC | SP | SS | BCC | 98
CoCr0.4Fe8Mn5.4Ni5.2 | FCC | SP | SS | FCC | 99
AlCoCrCuFeNiSi | BCC+FCC | MP | SS | MSS | 100
AlCoCuNi | BCC+FCC | MP | SS | MSS | 100
AlCuNi | FCC+B2 | MP | IM |  | 100
Al0.5CoCrCuNi | FCC | SP | SS | FCC | 101
AlCoCrCuFeNiTiV | BCC+FCC | MP | SS | MSS | 101
AlCoCrCu0.5Ni | BCC+FCC+B2 | MP | IM |  | 101
Al0.3CoCrCuFeNi | FCC | SP | SS | FCC | 102
Al1.3CoCrCuFeNi | FCC+B2 | MP | IM |  | 102
Al1.5CoCrCuFeNi | FCC+B2 | MP | IM |  | 102
Al1.8CoCrCuFeNi | FCC+B2 | MP | IM |  | 102
Al2.0CoCrCuFeNi | FCC+B2 | MP | IM |  | 102
Al2.3CoCrCuFeNi | FCC+B2 | MP | IM |  | 102
Al2.5CoCrCuFeNi | FCC+B2 | MP | IM |  | 102
Cr2MoNbTaVW | 2BCC | MP | SS | BCC | 103
Cr0.5MoNbTaVW | BCC | SP | SS | BCC | 103
CrMoNbTaVW | BCC | SP | SS | BCC | 103
Al1.5CoCrFeNiTi | BCC+B2 | MP | IM |  | 104
Al2.0CoCrFeNiTi | BCC+B2 | MP | IM |  | 104
Al0.5CoCrFeNiTi | BCC+B2+C14 | MP | IM |  | 104
CoCrMoNbTi0.4 | BCC+B2 | MP | IM |  | 105
CoCrMoNb | BCC+B2+Laves | MP | IM |  | 105
CoCrMoNbTi | BCC+B2+Laves | MP | IM |  | 105
CoCrMoNbTi0.2 | BCC+B2+Laves | MP | IM |  | 105
CoCrMoNbTi0.5 | BCC+B2+Laves | MP | IM |  | 105
MoNbTiV0.25Zr | 2BCC | MP | SS | BCC | 106
MoNbTiV0.5Zr | 2BCC | MP | SS | BCC | 106
MoNbTiV0.75Zr | 2BCC | MP | SS | BCC | 106
MoNbTiV1.5Zr | 2BCC | MP | SS | BCC | 106
MoNbTiV2Zr | 2BCC | MP | SS | BCC | 106
MoNbTiV3Zr | 2BCC | MP | SS | BCC | 106
MoNbTiZr | 2BCC | MP | SS | BCC | 106
AlCoCrFeNb0.75Ni | BCC+Laves | MP | IM |  | 106
HfNbSi0.5TiVZr | BCC+Laves+IM | MP | IM |  | 107
HfNbSi0.5TiV | BCC+IM | MP | IM |  | 108
AlCoCrCu0.25FeNi | BCC | SP | SS | BCC | 109
CoCuFeNiV | FCC | SP | SS | FCC | 109
AlTiVYZr | IM | SP | IM |  | 109
BeCuNiTiVZr | IM | SP | IM |  | 109
CoCrCuFeNiTi2 | IM | SP | IM |  | 109
AlCoCrCu0.25FeNiTi0.5 | 2BCC | MP | SS | BCC | 110
AlCoCrCu0.5FeNiTi0.5 | 2BCC | MP | SS | BCC | 110
Al20(CoCrCuFeMnNiTiV)80 | BCC | SP | SS | BCC | 111
Al11.1(CoCrCuFeMnNiTiV)88.9 | BCC+FCC | MP | SS | MSS | 111
Al40(CoCrCuFeMnNiTiV)60 | BCC+D022+IM | MP | IM |  | 111
Al0.25CoCrCu0.75FeNi | FCC | SP | SS | FCC | 112
Al0.75CoCrCu0.25FeNi | BCC+FCC | MP | SS | MSS | 112
AlCoCrFeNiTi0.5 | 2BCC | MP | SS | BCC | 113
AlCoCrFeNiTi1.5 | 2BCC+C14 | MP | IM |  | 113
AlC1.0CoCrFeNi | BCC+Graphite+ε | MP | IM |  | 114
AlC1.5CoCrFeNi | BCC+Graphite+ε | MP | IM |  | 114
AlC0.1CoCrFeNi | BCC+ε | MP | IM |  | 114
AlC0.2CoCrFeNi | BCC+ε | MP | IM |  | 114
AlC0.3CoCrFeNi | BCC+ε | MP | IM |  | 114
AlC0.4CoCrFeNi | BCC+ε | MP | IM |  | 114
AlC0.5CoCrFeNi | BCC+ε | MP | IM |  | 114
AlCoCrCuFeMo0.2Ni | BCC+FCC | MP | SS | MSS | 115
AlCoCrCuFeMo0.4Ni | BCC+α | MP | IM |  | 115
AlCoCrCuFeMo0.6Ni | BCC+α | MP | IM |  | 115
AlCoCrCuFeMo0.8Ni | BCC+α | MP | IM |  | 115
AlCoCrCuFeMoNi | BCC+α | MP | IM |  | 115
AlCoCrFeMo0.1Ni | BCC | SP | SS | BCC | 116
AlCoCrFeMo0.2Ni | BCC+α | MP | IM |  | 116
AlCoCrFeMo0.3Ni | BCC+α | MP | IM |  | 116
AlCoCrFeMo0.4Ni | BCC+α | MP | IM |  | 116
AlCoCrFeNiSi0.4 | 2BCC | MP | SS | BCC | 117
AlCoCrFeNiSi0.2 | BCC | SP | SS | BCC | 117
AlCoCrFeNiSi | 2BCC+δ | MP | IM |  | 117
AlCoCrFeNiSi0.6 | 2BCC+δ | MP | IM |  | 117
AlCoCrFeNiSi0.8 | 2BCC+δ | MP | IM |  | 117
AlCo3.0CuFeNi | FCC | SP | SS | FCC | 118
AlCo0.2CuFeNi | FCC+B2 | MP | IM |  | 118
AlCo0.5CuFeNi | FCC+B2 | MP | IM |  | 118
AlCo1.5CuFeNi | FCC+B2 | MP | IM |  | 118
AlCo2.0CuFeNi | FCC+B2 | MP | IM |  | 118
AlCoCuFeNiSi | BCC+FCC | MP | SS | MSS | 119
AlCoCuFeNiZr | FCC+B2+D2b | MP | IM |  | 119
Al0.25CoFeNi | FCC | SP | SS | FCC | 120
CoFeNi | FCC | SP | SS | FCC | 120
CoFeNiSi0.25 | FCC | SP | SS | FCC | 120
Al0.5CoFeNi | FCC+B2 | MP | IM |  | 120
Al0.75CoFeNi | FCC+B2 | MP | IM |  | 120
CoFeNiSi0.50 | FCC+IM(Ni3Si) | MP | IM |  | 120
CoFeNiSi0.75 | FCC+IM(Ni3Si) | MP | IM |  | 120
AlCoFeNi | B2 | SP | IM |  | 120
Ni45Fe13.33Co13.33Cr13.33Al7.5Ti7.5 | FCC+L12 | MP | IM |  | 121
Cr0.4CuFe0.4MnNi | 2FCC | MP | SS | FCC | 122
AlCoCrFeNi2 | FCC+B2 | MP | IM |  | 123
AlCoCrFeNi2.2 | FCC+B2 | MP | IM |  | 123
Al19Co20Fe20Ni41 | B2+L12 | MP | IM |  | 124
Co9Cr7Cu36Mn25Ni23 | 2FCC | MP | SS | FCC | 125
Al12.5Ni21.875Co21.875Fe21.875Cr21.875 | FCC+BCC+B2 | MP | IM |  | 126
Al12.5Co17.5Cr17.5Fe35Ni17.5 | FCC+BCC+B2 | MP | IM |  | 126
Al13Co21.75Cr21.75Fe21.75Ni21.75 | FCC+BCC+B2 | MP | IM |  | 127
Al13Co21.69Cr21.69Fe21.69Ni21.69C0.25 | FCC+BCC+B2 | MP | IM |  | 127
Al16Co21Cr21Fe21Ni21 | FCC+BCC+B2 | MP | IM |  | 127
Al13Co21Cr21Fe21Ni21Ti3 | FCC+BCC+B2 | MP | IM |  | 127
Al13Co20.94Cr20.94Fe20.94Ni20.94Ti3C0.25 | FCC+BCC+B2 | MP | IM |  | 127
Fe23.5Co23.5Ni23.5Cr23.5Ti2Al4 | FCC | SP | SS | FCC | 128
CoCrFeMo0.1Ni | FCC | SP | SS | FCC | 129
CoCrFeMo0.2Ni | FCC | SP | SS | FCC | 129